## Лист1
Материал (ы)
Прочность на разрыв
Прочность на растяжение
Удлинение при растяжении
Удлинение при разрыве
Модуль упругости при растяжении
Твердость по Шор
Плотность
Температура деформации образца в термокамере (груз 500г, расстояние между упорами 75 мм, сечение образца 4ммХ10мм)
Модуль упругости при изгибе
Прочность при изгибе
Сушка
Усадка
Электрическое сопротивление
Ударная вязкость
Параметры печати
температура сопла
температура стола
скорость печати
доп. Реккомендации
Фото слоев
Фото изделия

## PLA
| PLA HP | PLA BURATINO | PLA CFF | PLA Brass | PLA Exrta strength2 | PLA GF | PLA Impact Master | PLA CNT Enforced conductive | PLA Aluminium | PLA Transparent | PLA Techno
Материал (ы) | Компаунд на основе PLA | Компаунд на основк PLA с наполненем мелкодесперсными древесными опилками | Компаунд на основе PLA с наполнением углеволокном | Компаунд на основе PLA с наполнением мельчайшими частицами меди | Усиленный PLA | PLA в чистом виде | Модернизированный PLA | Компаунд на основе PLA усиленный EVA, наполненный углеродными нанотрубками, электропроводный | Компаунд на основе PLA, наполненный мелкодисперсной аллюминиевой пудрой
Прочность на разрыв Мпа | 44.5 | 23.4 | 31.9 | 48.8 | 39.9 | 56.4 |  | 20.1 | 19 | 68
Прочность на растяжение Мпа | 54.02 | 27.3 | 34.1 | 49.9 | 46.3 | 56.6 |  | 23.8 | 26.1 | 68
Удлинение при растяжении % | 3.42 | 2.74 | 2.11 | 2.85 | 2.99 | 3.26 |  | 2.82 | 1.22 | 4.43
Удлинение при разрыве | 3.72 | 5.23 | 2.66 | 2.99 | 3.21 | 3.3 |  | 3.21 | 1.51 | 4.46
Модуль упругости при растяжении Мпа | 2169.4 | 1349.1 | 2536.91 | 2550.2 | 2417 | 2169.4 |  | 1418.5 | 2422.15 | 2682
Твердость по Шор | 78 | 74 | 79 | 80 | 78 | 77 |  | 70 | 78.5 | 85
Плотность г/см.куб | 1.24
Температура деформации образца в термокамере (груз 500г, расстояние между упорами 75 мм, сечение образца 4ммХ10мм) С | 56 | 52 | 57 | 58 | 55 | 56 |  |  | 55 | 65
Модуль упругости при изгибе
Прочность при изгибе
Сушка | нет
Усадка | низкая | очень низкая | очень низкая | очень низкая | достаточно низкая | достаточно низкая | низкая |  | низкая | очень низкая
Электрическое сопротивление | _____________
Текучесть расплава | [5 empty] | 3,9гр/10мин(210'C/2,16кг)
Ударная вязкость, Изод | 14 | 12.5 | 14.8 | 15 |  | 13 |  |  | 12 | 15.5
Параметры печати
температура сопла С | 195-205 |  | 195-205 | 195-205 | 190-200 | 190-200 |  |  | 190-200 | 200-210
температура стола С | 50-55 |  | 50-55 | 50-55 | 50-55 | 50-55 |  |  | 50-55 | 50-55
скорость печати | 25-50 |  | 25-50 | 25-50 | 25-50 | 25-50 |  |  | 20-50 | 25-50
Назначение | Прототипирование, изготовление неответственных деталей, декор | Декор | Декор, усиленные детали | Декор | Прототипирование, изготовление неответственных деталей | Прототипирование, изготовление неответственных деталей, декор | Прототипирование, изготовление неответственных деталей | Технологическое прототипирование изготовление достаточно прочных элементов с небольшим сроком службы, работающих в неагрессивных средах | Изготовление изделий "под алюминий"
Дополнительная информация
Фото слоев
Фото изделия
Фото катушки

## ABS, PETg
| ABS HP | ABS GF | ABS M10 | ABS Conductive 2M | ABS Dissipative | PETg | PETg M5 | Petg Conductive
Материал (ы) | Высокотекучий, высококачественный ABS | Регулярный ABS Polylac PA 707 | Высщкокачественный ABS + модификатор ударной вязкости | Компаунд на основе высококачественного ABS и углеродных нанотрубок CNT | Компаунд на основе высококачественного ABS и электродиссипативного полимера | PETg | компаунд с модернизированной ударной вязкостью на основе PETg
Прочность на разрыв Мпа | 39.1` | 30 | 21.2 | 28.3 |  | 27 | 5.3 | 34.7
Прочность на растяжение Мпа | 37 | 31 | 24 | 28.7 |  | 31 | 26.4 | 18.8
Удлинение при растяжении % |  |  |  | 2.43 |  | 2.9 | 2.9 | 4.05%
Удлинение при разрыве | 4.56 | 5.96 | 5.24 | 2.54 |  | 3.1 | 3.85 | 9.83
Модуль упругости при растяжении Мпа | 1946.6 | 1830 | 1401 | 1652 |  | 1422.5 | 1389 | 1495
Твердость по Шор | 73.5 | 71 | 64.5 | 73 |  | 72 | 68 | 55
Плотность г/см.куб
Температура деформации образца в термокамере (груз 500г, расстояние между упорами 75 мм, сечение образца 4ммХ10мм) С | 105 | 99 | 116 | 103 |  | 90 | 92 | 90
Модуль упругости при изгибе
Прочность при изгибе
Сушка | нет | нет | нет | нет |  | нет | нет | нет
Усадка | средняя | выше средней | средняя | достаточно низкая | средняя | низкая | низкая | низкая
Поверхностное электрическое сопротивление | _____________ |  |  | не выше 104 | не выше 109 |  |  | 40кОм
Текучесть расплава | 8,4гр/10мин(230'С/3,8кг)
Ударная вязкость | 10.2 | 10 | 17.3 | 11.74 | 17.1 | 19.85 |  | 26.3
Параметры печати
температура сопла С | 215-225 | 215-225 | 215-225 | 215-225 |  | 225-235 | 225-235 | 225-245
температура стола С | 90 | 90 | 90 | 90 |  | 65 | 65 | 60
скорость печати | 20-40 | 20-40 | 20-40 | 20-40 |  | 25-45 | 25-45 | 20-30
Назначение | Прототипирование, изготовление деталей без значительной механической нагрузки | Прототипирование, изготовление деталей без значительной механической нагрузки | Прототипирование, изготовление деталей с повышенными ударными нагрузками и с расширенным диапазоном рабочих температур | Электрозаземленые корпуса и треи, радионепроницаемые корпуса | Изделия без электрического заряда, корпуса и треи с плавным истечением заряда | Декоративные светопропускающие изделия, ненагруженные детали, объекты для выставления на открытом воздухе | изделия, испытывающие незначительные ударные нагрузки, объекты для выставления на открытом воздухе
дополнительная информация
Фото слоев
Фото изделия
Фото катушки

## NYLON, PP, Флексы
| NYLON SUPER | NYLON SUPER CARBON 2 | NYLON SC M3 | NYLON SC M7 | PP | Flex Extreme | Aesthetic | Just Flex | TPU | PA 610 | Flex Conductive
Материал (ы) | PA 12 | Компаунд на основе PA 12 с наполнением углеволокном менее до 10% | Компаунд на основе PA12 с наполнением углеволокном более 10% | Компаунд на основе PA с наполнением углеволокном более 25% | Адаптированный для 3D печати полипропилен | Адаптированный для 3D печати отомативный TPE | Адаптированный для 3D печати косметический TPE | TPE
Прочность на разрыв Мпа | 30 | 30 | 30 | 25.5 | 11.3 | 7.215 | 11.8 | 6.5 | 15.8 | 32.3 | 10.4
Прочность на растяжение Мпа | 25 | 27 | 27.4 | 25.2 | 10.6 | 7.24 | 11.9 | 9.1 | 16.5 | 31,8MPa | 9.9
Удлинение при растяжении % | 11.6 | 11.8 | 7.7 | 5.13 | 3.76 | 269 | 314 | 306 | 31.7 | 4.32% | 80.5
Удлинение при разрыве | 15.9 | 15.5 | 9.4 | 5.25 | 4 | 270 | 315.5 | 314.5 | 32.5 | 4.55% | 87
Модуль упругости при растяжении Мпа | 932 | 995 | 1135 | 1168 | 606 | 18.36 | 79.3 | 2.26 | 103 | 1224.5 | 69.3
Твердость по Шор | 65.5 | 67 | 74 | 76.5 | 67 | 30 | 40 | 23 | 29 | 73 | 42
Плотность г/см.куб | 1.01 | 1.01 | 1.07 | 1.13
Температура деформации образца в термокамере (груз 500г, расстояние между упорами 75 мм, сечение образца 4ммХ10мм) С | 95 | 100 | 100 | 100
Модуль упругости при изгибе
Прочность при изгибе
Сушка | нет
Усадка | низкая | низкая | очень низкая | крайне низкая | высокая | высокая | высокая | низкая | низкая |  | низкая
Электрическое сопротивление | _____________ | [9 empty] | 1500 Ом
Текучесть расплава | 4,8гр/10мин(235'С/2,16кг)
Ударная вязкость kJ/m2 | 30.28 | 20.87 | 13.22 | 12.95
Параметры печати
температура сопла С | 235-245 | 235-245 | 235-245 | 235-245 | 215-225 | [5 empty] | 225-240
температура стола С | 100 | 100 | 100 | 100 | 130 | [5 empty] | 80
скорость печати | 25-50 | 25-50 | 25-50 | 25-50 | 25-40 | [5 empty] | 25-45
Назначение | Изготовление износостойких, устойчивых к агресивным средам деталей | Изготовление износостойких, устойчивых к агресивным средам деталей | Изготовление износостойких, устойчивых к агресивным средам деталей | Изготовление износостойких, устойчивых к агресивным средам деталей | Изделия, пригодные для стерилизации, например медицинские | Гибкие элементы для применения на открытом воздухе. Устойчив к автомаслам, бензину, реагентам
Дополнительная информация
Фото слоев
Фото изделия
Фото катушки